## Hoja1 (2)
Concepto | PANEL MURO ISOPARETE "ISOCINDU" |  |  | PANEL MURO "FANOSA" **
Descripción | Panel de doble revestimiento metálico con aislamiento de espuma rígida de poliuretano o poliisocianurato, con junta de machihembrado de fijación oculta acabado disponible PLISSE, BOX Y PIANO |  |  | Es el panel diseñado para instalarse vertical u horizontalmente en fachadas y muros exteriores
Cara externa e interna | Acero galvanizado G-60 por inmersión en calentamiento continuo sistema SENDZIMIR zincado pre pintado (EN 10346) |  |  | Lamina de acero galvanizado G-60 (ASTM-A 653) recubrimiento prepintado pintro secado por horneo
Calibre de lamina | Cal. 24 | Cal. 26 | Cal. 28 | Cal. 26
Color en acero cara externa e interna | Blanco, Blanco Grisáceo (arena), Aluminio Silver, Blu genziana, Terracota, Verde Pino, Gris antracita y gran variedad de colores en el acero (mínimo de metraje para poderlo hacer) -Acabado con pintura tipo Poliéster Estándar, Duraplus o Kynar |  |  | Solo en colores blanco y arena
Espesores | 1 5/8" 2" 2 1/2" 3" 4" 5" 6" 7" 8" |  |  | 2" 2 1/2" 3" hasta 12"
Densidad del núcleo del panel | ESUMA DE POLIURETANO ESPUMA DE POLIISOCIANURATO 40 kg/m³ ±10% |  |  | POLIESTIRENO EXPANDIDO (EPS) 16 kg/m³ en espesores de 2" a 12"
Capacidad de carga entre ejes con 2 puntos de apoyo a una distancia de 4.00 mts | PANEL ISOPARETE DE 2 1/2" |  |  | INSULPANEL MURO DE 4"
| 70 kg/m² (Deflexión máxima permisible = L/200) |  |  | 89 kg/m² (Deflexión máxima permisible = L/180)
Capacidad de carga entre ejes con múltiples puntos de apoyo a una distancia de 4.00 mts | 90 kg/m² (Deflexión máxima permisible = L/200) |  |  | 126 kg/m² (Deflexión máxima permisible = L/180)
Aislamiento térmico para cada panel en cal 26 | PANEL ISOPARETE DE 2 1/2" |  |  | INSULPANEL MURO DE 4"
| U o K | Btu/H ft² °F | 0.05 | U o K | Btu/H ft² °F | 0.065
| R | H ft² °F/Btu | 15.64 | R | H ft² °F/Btu | 15.38
Peso del panel en cal. 26 | 10.9 kg/m² |  |  | 10.17 kg/m²
Fijación del panel | Fijación oculta |  |  | Fijación visible, oculta
Aislamiento acústico | 25.3 Decibeles (dB) a una frecuencia de 500 Hz |  |  | No se cuenta con información en la ficha técnica
Tiempos de entrega | 2 a 3 semanas puesto el material en obra |  |  | 5 a 8 semanas puesto el material en obra
Comportamiento y resistencia al fuego | B s2 d0 |  |  | No se cuenta con información en la ficha técnica
Concepto | PANEL MURO ISOPARETE "ISOCINDU" |  |  | PANEL MURO "FANOSA" **
Descripción | Panel de doble revestimiento metálico con aislamiento de espuma rígida de poliuretano o poliisocianurato, con junta de machihembrado de fijación oculta acabado disponible PLISSE, BOX Y PIANO |  |  | Es el panel diseñado para instalarse vertical u horizontalmente en fachadas y muros exteriores
Cara externa e interna | Acero galvanizado G-60 por inmersión en calentamiento continuo sistema SENDZIMIR zincado pre pintado (EN 10346) |  |  | Lamina de acero galvanizado G-60 (ASTM-A 653) recubrimiento prepintado pintro secado por horneo
Calibre de lamina | Cal. 24 | Cal. 26 | Cal. 28 | Cal. 26
Color en acero cara externa e interna | Blanco, Blanco Grisáceo (arena), Aluminio Silver, Blu genziana, Terracota, Verde Pino, Gris antracita y gran variedad de colores en el acero (mínimo de metraje para poderlo hacer) -Acabado con pintura tipo Poliéster Estándar, Duraplus o Kynar |  |  | Solo en colores blanco y arena
Espesores | 1 5/8" 2" 2 1/2" 3" 4" 5" 6" 7" 8" |  |  | 2" 2 1/2" 3" hasta 12"
Densidad del núcleo del panel | ESUMA DE POLIURETANO ESPUMA DE POLIISOCIANURATO 40 kg/m³ ±10% |  |  | POLIESTIRENO EXPANDIDO (EPS) 16 kg/m³ en espesores de 2" a 12"
Capacidad de carga entre ejes con 2 puntos de apoyo a una distancia de 4.00 mts | PANEL ISOPARETE DE 5" |  |  | INSULPANEL MURO DE 8"
| 170 kg/m² (Deflexión máxima permisible = L/200) |  |  | 177 kg/m² (Deflexión máxima permisible = L/180)
Capacidad de carga entre ejes con múltiples puntos de apoyo a una distancia de 4.00 mts | 225 kg/m² (Deflexión máxima permisible = L/200) |  |  | 236 kg/m² (Deflexión máxima permisible = L/180)
Aislamiento térmico para cada panel en cal 26 | PANEL ISOPARETE DE 5" |  |  | INSULPANEL MURO DE 8"
| U o K | Btu/H ft² °F | 0.03 | U o K | Btu/H ft² °F | 0.033
| R | H ft² °F/Btu | 33.4 | R | H ft² °F/Btu | 30.77
Peso del panel en cal. 26 | 13.1 kg/m² |  |  | 11.79 kg/m²
Fijación del panel | Fijación oculta |  |  | Fijación visible, oculta
Aislamiento acústico | 25.3 Decibeles (dB) a una frecuencia de 500 Hz |  |  | No se cuenta con información en la ficha técnica
Tiempos de entrega | 2 a 3 semanas puesto el material en obra |  |  | 5 a 8 semanas puesto el material en obra
Comportamiento y resistencia al fuego | B s2 d0 |  |  | No se cuenta con información en la ficha técnica
Concepto | PANEL MURO ISOPARETE "ISOCINDU" |  |  | PANEL MURO "FANOSA" **
Descripción | Panel de doble revestimiento metálico con aislamiento de espuma rígida de poliuretano o poliisocianurato, con junta de machihembrado de fijación oculta acabado disponible PLISSE, BOX Y PIANO |  |  | Es el panel diseñado para instalarse vertical u horizontalmente en fachadas y muros exteriores
Cara externa e interna | Acero galvanizado G-60 por inmersión en calentamiento continuo sistema SENDZIMIR zincado pre pintado (EN 10346) |  |  | Lamina de acero galvanizado G-60 (ASTM-A 653) recubrimiento prepintado pintro secado por horneo
Calibre de lamina | Cal. 24 | Cal. 26 | Cal. 28 | Cal. 26
Color en acero cara externa e interna | Blanco, Blanco Grisáceo (arena), Aluminio Silver, Blu genziana, Terracota, Verde Pino, Gris antracita y gran variedad de colores en el acero (mínimo de metraje para poderlo hacer) -Acabado con pintura tipo Poliéster Estándar, Duraplus o Kynar |  |  | Solo en colores blanco y arena
Espesores | 1 5/8" 2" 2 1/2" 3" 4" 5" 6" 7" 8" |  |  | 2" 2 1/2" 3" hasta 12"
Densidad del núcleo del panel | ESUMA DE POLIURETANO ESPUMA DE POLIISOCIANURATO 40 kg/m³ ±10% |  |  | POLIESTIRENO EXPANDIDO (EPS) 16 kg/m³ en espesores de 2" a 12"
Capacidad de carga entre ejes con 2 puntos de apoyo a una distancia de 2.50 mts | PANEL ISOPARETE DE 2" |  |  | INSULPANEL MURO DE 3"
| 120 kg/m² (Deflexión máxima permisible = L/200) |  |  | 170 kg/m² (Deflexión máxima permisible = L/180)
Capacidad de carga entre ejes con múltiples puntos de apoyo a una distancia de 2.50 mts | 200 kg/m² (Deflexión máxima permisible = L/200) |  |  | 228 kg/m² (Deflexión máxima permisible = L/180)
Aislamiento térmico para cada panel en cal 26 | PANEL ISOPARETE DE 2" |  |  | INSULPANEL MURO DE 3"
| U o K | Btu/H ft² °F | 0.08 | U o K | Btu/H ft² °F | 0.087
| R | H ft² °F/Btu | 12.91 | R | H ft² °F/Btu | 11.54
Peso del panel en cal. 26 | 10.4 kg/m² |  |  | 9.76 kg/m²
Fijación del panel | Fijación oculta |  |  | Fijación visible, oculta
Aislamiento acústico | 25.3 Decibeles (dB) a una frecuencia de 500 Hz |  |  | No se cuenta con información en la ficha técnica
Tiempos de entrega | 2 a 3 semanas puesto el material en obra |  |  | 5 a 8 semanas puesto el material en obra
Comportamiento y resistencia al fuego | B s2 d0 |  |  | No se cuenta con información en la ficha técnica
Concepto | PANEL MURO ISOPARETE "ISOCINDU" |  |  | PANEL MURO "FANOSA" **
Descripción | Panel de doble revestimiento metálico con aislamiento de espuma rígida de poliuretano o poliisocianurato, con junta de machihembrado de fijación oculta acabado disponible PLISSE, BOX Y PIANO |  |  | Es el panel diseñado para instalarse vertical u horizontalmente en fachadas y muros exteriores
Cara externa e interna | Acero galvanizado G-60 por inmersión en calentamiento continuo sistema SENDZIMIR zincado pre pintado (EN 10346) |  |  | Lamina de acero galvanizado G-60 (ASTM-A 653) recubrimiento prepintado pintro secado por horneo
Calibre de lamina | Cal. 24 | Cal. 26 | Cal. 28 | Cal. 26
Color en acero cara externa e interna | Blanco, Blanco Grisáceo (arena), Aluminio Silver, Blu genziana, Terracota, Verde Pino, Gris antracita y gran variedad de colores en el acero (mínimo de metraje para poderlo hacer) -Acabado con pintura tipo Poliéster Estándar, Duraplus o Kynar |  |  | Solo en colores blanco y arena
Espesores | 1 5/8" 2" 2 1/2" 3" 4" 5" 6" 7" 8" |  |  | 2" 2 1/2" 3" hasta 12"
Densidad del núcleo del panel | ESUMA DE POLIURETANO ESPUMA DE POLIISOCIANURATO 40 kg/m³ ±10% |  |  | POLIESTIRENO EXPANDIDO (EPS) 16 kg/m³ en espesores de 2" a 12"
Capacidad de carga entre ejes con 2 puntos de apoyo a una distancia de 2.00 mts | PANEL ISOPARETE DE 1" |  |  | INSULPANEL MURO DE 2"
| 170 kg/m² (Deflexión máxima permisible = L/200) |  |  | 171 kg/m² (Deflexión máxima permisible = L/180)
Capacidad de carga entre ejes con múltiples puntos de apoyo a una distancia de 2.00 mts | 250 kg/m² (Deflexión máxima permisible = L/200) |  |  | 257 kg/m² (Deflexión máxima permisible = L/180)
Aislamiento térmico para cada panel en cal 26 | PANEL ISOPARETE DE 1" |  |  | INSULPANEL MURO DE 2"
| U o K | Btu/H ft² °F | 0.11 | U o K | Btu/H ft² °F | 0.13
| R | H ft² °F/Btu | 9.16 | R | H ft² °F/Btu | 7.69
Peso del panel en cal. 26 | 9.6 kg/m² |  |  | 10.05 kg/m²
Fijación del panel | Fijación oculta |  |  | Fijación visible, oculta
Aislamiento acústico | 25.3 Decibeles (dB) a una frecuencia de 500 Hz |  |  | No se cuenta con información en la ficha técnica
Tiempos de entrega | 2 a 3 semanas puesto el material en obra |  |  | 5 a 8 semanas puesto el material en obra
Comportamiento y resistencia al fuego | B s2 d0 |  |  | No se cuenta con información en la ficha técnica
Concepto | PANEL MURO ISOPARETE "ISOCINDU" |  |  | PANEL MURO "FANOSA" **
Descripción | Panel de doble revestimiento metálico con aislamiento de espuma rígida de poliuretano o poliisocianurato, con junta de machihembrado de fijación oculta acabado disponible PLISSE, BOX Y PIANO |  |  | Es el panel diseñado para instalarse vertical u horizontalmente en fachadas y muros exteriores
Cara externa e interna | Acero galvanizado G-60 por inmersión en calentamiento continuo sistema SENDZIMIR zincado pre pintado (EN 10346) |  |  | Lamina de acero galvanizado G-60 (ASTM-A 653) recubrimiento prepintado pintro secado por horneo
Calibre de lamina | Cal. 24 | Cal. 26 | Cal. 28 | Cal. 26
Color en acero cara externa e interna | Blanco, Blanco Grisáceo (arena), Aluminio Silver, Blu genziana, Terracota, Verde Pino, Gris antracita y gran variedad de colores en el acero (mínimo de metraje para poderlo hacer) -Acabado con pintura tipo Poliéster Estándar, Duraplus o Kynar |  |  | Solo en colores blanco y arena
Espesores | 1 5/8" 2" 2 1/2" 3" 4" 5" 6" 7" 8" |  |  | 2" 2 1/2" 3" hasta 12"
Densidad del núcleo del panel | ESUMA DE POLIURETANO ESPUMA DE POLIISOCIANURATO 40 kg/m³ ±10% |  |  | POLIESTIRENO EXPANDIDO (EPS) 16 kg/m³ en espesores de 2" a 12"
Capacidad de carga entre ejes con 2 puntos de apoyo a una distancia de 4.00 mts | PANEL ISOPARETE DE 4" |  |  | INSULPANEL MURO DE 6"
| 130 kg/m² (Deflexión máxima permisible = L/200) |  |  | 133 kg/m² (Deflexión máxima permisible = L/180)
Capacidad de carga entre ejes con múltiples puntos de apoyo a una distancia de 4.00 mts | 160 kg/m² (Deflexión máxima permisible = L/200) |  |  | 185 kg/m² (Deflexión máxima permisible = L/180)
Aislamiento térmico para cada panel en cal 26 | PANEL ISOPARETE DE 4" |  |  | INSULPANEL MURO DE 6"
| U o K | Btu/H ft² °F | 0.04 | U o K | Btu/H ft² °F | 0.043
| R | H ft² °F/Btu | 25.75 | R | H ft² °F/Btu | 23.08
Peso del panel en cal. 26 | 12.2 kg/m² |  |  | 10.98 kg/m²
Fijación del panel | Fijación oculta |  |  | Fijación visible, oculta
Aislamiento acústico | 25.3 Decibeles (dB) a una frecuencia de 500 Hz |  |  | No se cuenta con información en la ficha técnica
Tiempos de entrega | 2 a 3 semanas puesto el material en obra |  |  | 5 a 8 semanas puesto el material en obra
Comportamiento y resistencia al fuego | B s2 d0 |  |  | No se cuenta con información en la ficha técnica

## Hoja1
Concept | ISOPARETE WALL PANEL "ISOCINDU" |  |  | EPS WALL PANEL
Description | Double metal coated panel with rigid polyurethane or polyisocyanurate foam insulation, with tongue and groove gasket with hidden fixing finish available PLISSE, BOX AND PIANO |  |  | It is the panel designed to be installed vertically or horizontally on facades and exterior walls
External and internal face | G-60 galvanized steel by immersion in continuous heating SENDZIMIR pre-painted zinc plated system (EN 10346 |  |  | G-60 galvanized steel sheet (ASTM-A 653) prepainted coating pintro dried by baking
Foil gauge | 24 | 26 | 28 | 26
Color in steel external and internal face | White, Greyish White (sand), Silver Aluminum, Blu genziana, Terracotta, Pine Green, Anthracite Grey and great variety of colors in the steel (minimum of footage to be able to do it) -Finished with Standard Polyester, Duraplus or Kynar paint |  |  | Only in white and sand colors
Thicknesses | 1 5/8" 2" 2 1/2" 3" 4" 5" 6" 7" 8" |  |  | 2" 2 1/2" 3" hasta 12"
Panel core density | POLYURETHANE ESUMA POLYISOCYANURATE FOAM 40 kg/m³ ±10% |  |  | EXPANDED POLYSTYRENE (EPS) 16 kg/m³ in thicknesses from 2" to 12"
Load capacity between axles with 2 support points at a distance of 4.00 meters | 3" ISOPARETE PANEL |  |  | 6" EPS WALL PANEL
| 130 kg/m² (Maximum permissible deflection = L/200 |  |  | 133 kg/m² (Maximum permissible deflection = L/180)
Load capacity between axles with multiple points of support at a distance of 4.00 meters | 160 kg/m² (Maximum permissible deflection = L/200) |  |  | 185 kg/m² (Maximum permissible deflection = L/180)
Insulation for each panel in lime 26 | 3" ISOPARETE PANEL |  |  | 6" EPS WALL PANEL
| U o K | Btu/H ft² °F | 0.04 | U o K | Btu/H ft² °F | 0.043
| R | H ft² °F/Btu | 23.08 | R | H ft² °F/Btu | 23.08
Panel weight in gauge 26 | 11.4 kg/m² |  |  | 10.98 kg/m²
Fixing the panel | Hidden fixation |  |  | Visible, hidden fixation
Sound insulation | 25.3 Decibels (dB) at a frequency of 500 Hz |  |  | There is no information in the data sheet
Delivery times | 2 to 3 weeks putting the material on site |  |  | 5 to 8 weeks put the material on site
Behavior and fire resistance | It has FM certificate |  |  | Is no information in the data sheet
Concept | ISOPARETE WALL PANEL "ISOCINDU" |  |  | EPS WALL PANEL
Description | Double metal coated panel with rigid polyurethane or polyisocyanurate foam insulation, with tongue and groove gasket with hidden fixing finish available PLISSE, BOX AND PIANO |  |  | It is the panel designed to be installed vertically or horizontally on facades and exterior walls
External and internal face | G-60 galvanized steel by immersion in continuous heating SENDZIMIR pre-painted zinc plated system (EN 10346 |  |  | G-60 galvanized steel sheet (ASTM-A 653) prepainted coating pintro dried by baking
Foil gauge | 24 | 26 | 28 | 26
Color in steel external and internal face | White, Greyish White (sand), Silver Aluminum, Blu genziana, Terracotta, Pine Green, Anthracite Grey and great variety of colors in the steel (minimum of footage to be able to do it) -Finished with Standard Polyester, Duraplus or Kynar paint |  |  | Only in white and sand colors
Thicknesses | 1 5/8" 2" 2 1/2" 3" 4" 5" 6" 7" 8" |  |  | 2" 2 1/2" 3" hasta 12"
Panel core density | POLYURETHANE ESUMA POLYISOCYANURATE FOAM 40 kg/m³ ±10% |  |  | EXPANDED POLYSTYRENE (EPS) 16 kg/m³ in thicknesses from 2" to 12"
Load capacity between axles with 2 support points at a distance of 4.00 meters | PANEL ISOPARETE DE 2" |  |  | 4" WALL PANEL
| 145 kg/m² (Deflexión máxima permisible = L/200) |  |  | 227 kg/m² (Deflexión máxima permisible = L/180)
Load capacity between axles with multiple points of support at a distance of 4.00 meters | 190 kg/m² (Deflexión máxima permisible = L/200) |  |  | 293 kg/m² (Deflexión máxima permisible = L/180)
Insulation for each panel in lime 26 | PANEL ISOPARETE DE 2" |  |  | 4" WALL PANEL
| U o K | Btu/H ft² °F | 0.06 | U o K | Btu/H ft² °F | 0.065
| R | H ft² °F/Btu | 15.38 | R | H ft² °F/Btu | 15.38
Panel weight in gauge 26 | 10.5 kg/m² |  |  | 10.17 kg/m²
Fixing the panel | Hidden fixation |  |  | Visible, hidden fixation
Sound insulation | 25.3 Decibels (dB) at a frequency of 500 Hz |  |  | There is no information in the data sheet
Delivery times | 2 to 3 weeks putting the material on site |  |  | 5 to 8 weeks put the material on site
Behavior and fire resistance | It has FM certificate |  |  | Is no information in the data sheet